## Sheet1
ЭКСПЕРИМЕНТАЛЬНЫЕ ДАННЫЕ | [12 empty] | колонку L надо будет умножить на 1.42857 (соответствует делению на 0,7)
Деформация, mm X Стандартное усилие, N | [13 empty] | колонку F надо будет умножить на 2.2375
Серия 2 (35 экспериментов) | File name | No. of lines | L x кол-во образцов | Комментарий, L, mm | Комментарий, m, mg |  | Рабочая длина образца, mm | Плотность, tex | Плотность материала образца, g/cm^3 | C_wt, % | мм/мин | Sheet Name | mm/dL | Stress (усилие) МПа | dL %
6.3 Растяжение_микропластик SU+C 2022 файл2_2.xls | 2_6.3_2__2 | 144 |  | 312 | 304.73 |  | 100 | 800 | 1.79 | 81.90857 | - |  | 0.5 | Stress = F*.2.2375 | dL=2*L
6.4 Растяжение_микропластик SU+C 2022 файл2_3.xls | 2_6.4_2__3 | 171 |  | 312 | 304.73 |  | 100 | 800 | 1.79 | 81.90857 | - |  | несоотв
6.5 Растяжение_микропластик SU+C 2022 файл2_4.xls | 2_6.5_2__4 | 134 |  | 312 | 304.73 |  | 100 | 800 | 1.79 | 81.90857 | - |  | 0.5
6.6 Растяжение_микропластик SU+C 2022 файл2_5.xls | 2_6.6_2__5.xls | 173 |  | 312 | 304.73 |  | 100 | 800 | 1.79 | 81.90857 | - |  | 0.5
6.7 Растяжение_микропластик SU+C 2022 файл2_6.xls | 2_6.7_2__6.xls | 139 |  | 312 | 304.73 |  | 100 | 800 | 1.79 | 81.90857 | - |  | 0.5
6.8 Растяжение_микропластик SU+C 2022 файл2_7.xls | 2_6.8_2__7.xls | 133 |  | 312 | 304.73 |  | 100 | 800 | 1.79 | 81.90857 | -
6.10 Растяжение_микропластик SU+C 2022 файл2_9.xls | 2_6.10_2__9.xls | 127 |  | 312 | 304.73 |  | 100 | 800 | 1.79 | 81.90857 | - |  | 0.5 |  |  | 0.000109 | 0.00015571413
6.11 Растяжение_микропластик SU+C 2022 файл2_10.xls | 2_6.11_2__10.xls | 151 |  | 312 | 304.73 |  | 100 | 800 | 1.79 | 81.90857 | -
6.12 Растяжение_микропластик SU+C 2022 файл2_11.xls | 2_6.12_2__11.xls | 169 |  | 312 | 304.73 |  | 100 | 800 | 1.79 | 81.90857 | - |  | 0.5
1 Растяжение_микропластик SU+C 2022 файл2_13.xls | 2_1_2__13 | 1068 | 10x260 | 2600 | 3326.77 |  | 100 | 800 | 1.79 | 62.52311 | - |  | 0.7 | Stress = F*.2.2375 | dL=1.42857*L
2 Растяжение_микропластик SU+C 2022 файл2_15.xls | 2_2__15 | 987 | 10x260 | 2600 | 3326.77 |  | 100 | 800 | 1.79 | 62.52311 | 2 |  | 0.7
5 Растяжение_микропластик SU+C 2022 файл2_16.xls | 2_5_2__16 | 1018 | 10x260 | 2600 | 3326.77 |  | 100 | 800 | 1.79 | 62.52311 | 5 |  | 0.7
10 Растяжение_микропластик SU+C 2022 файл2_20.xls | 2_10__2_20.xls | 762 | 10x260 | 2600 | 3326.77 |  | 100 | 800 | 1.79 | 62.52311 | 10
10b Растяжение_микропластик SU+C 2022 файл2_23.xls | 2_10b_2__23.xls | 969 | 10x260 | 2600 | 3326.77 |  | 100 | 800 | 1.79 | 62.52311 | 10
20 Растяжение_микропластик SU+C 2022 файл2_21.xls | 2_20_2__21.xls - вкл. 3 | 969 | 10x260 | 2600 | 3326.77 |  | 100 | 800 | 1.79 | 62.52311 | 10 | 10 мм-мин | 0.7
20 Растяжение_микропластик SU+C 2022 файл2_21.xls | 2_20_2__21b.xls - вкл. 4 | 384 | 10x260 | 2600 | 3326.77 |  | 100 | 800 | 1.79 | 62.52311 | 20 | 20 мм-мин | 0.7
20b Растяжение_микропластик SU+C 2022 файл2_25.xls | 2_20b_2__25.xls | 308 | 10x260 | 2600 | 3326.77 |  | 100 | 800 | 1.79 | 62.52311 | 20
50 Растяжение_микропластик SU+C 2022 файл2_27.xls | 2_50_2__27.xls | 164 | 10x260 | 2600 | 3326.77 |  | 100 | 800 | 1.79 | 62.52311 |  |  | 0.7
v1-1-1Растяжение_микропластик SU+C 2022 файл2_29.xls | 2_v1-1-1_2__29.xls | 764 | 35x248 | 8680 | 8658.84 |  | 100 | 800 | 1.79 | 80.1955 | 1 | 1 мм-мин | 0,7 | Stress = F*.2.2375 | dL=1.42857*L
v1-1-2 Растяжение_микропластик SU+C 2022 файл2_30.xls | 2_v1-1-2_2__30.xls | 948 | 35x248 | 8680 | 8658.84 |  | 100 | 800 | 1.79 | 80.1955 | 1 | 1 мм-мин
v1-1-3 Растяжение_микропластик SU+C 2022 файл2_31.xls | 2_v1-1-3_2__31.xls | 677 | 35x248 | 8680 | 8658.84 |  | 100 | 800 | 1.79 | 80.1955 | 1 | 1 мм-мин
v1-1-4 Растяжение_микропластик SU+C 2022 файл2_32.xls | 2_v1-1-4_2__32.xls | 790 | 35x248 | 8680 | 8658.84 |  | 100 | 800 | 1.79 | 80.1955 | 1 | 1 мм-мин
v1-1-5 Растяжение_микропластик SU+C 2022 файл2_33.xls | 2_v1-1-5_2__33.xls | 654 | 35x248 | 8680 | 8658.84 |  | 100 | 800 | 1.79 | 80.1955 | 1 | 1 мм-мин
v1-1-6 Растяжение_микропластик SU+C 2022 файл2_35.xls | 2_v1-1-6_2__35.xls | 743 | 35x248 | 8680 | 8658.84 |  | 100 | 800 | 1.79 | 80.1955 | 1
v1-1-7 Растяжение_микропластик SU+C 2022 файл2_38.xls | 2_v1-1-7_2__38.xls | 605 | 35x248 | 8680 | 8658.84 |  | 100 | 800 | 1.79 | 80.1955 | 1
v1-1-8 Растяжение_микропластик SU+C 2022 файл2_37.xls | 2_v1-1-8_2__37.xls | 839 | 35x248 | 8680 | 8658.84 |  | 100 | 800 | 1.79 | 80.1955 | 1
v1-1-9 Растяжение_микропластик SU+C 2022 файл2_39.xls | 2_v1-1-9_2__39.xls | 737 | 35x248 | 8680 | 8658.84 |  | 100 | 800 | 1.79 | 80.1955 | 1
v1-5-1 Растяжение_микропластик SU+C 2022 файл2_40.xls | 2_v1-5-1_2__40.xls | 594 | 35x248 | 8680 | 8658.84 |  | 100 | 800 | 1.79 | 80.1955 | 5 |  | 0,7
v1-5-2 Растяжение_микропластик SU+C 2022 файл2_41.xls | 2_v1-5-2_2__41.xls | 796 | 35x248 | 8680 | 8658.84 |  | 100 | 800 | 1.79 | 80.1955 | 5
v1-5-3 Растяжение_микропластик SU+C 2022 файл2_42.xls | 2_v1-5-3_2__42.xls | 785 | 35x248 | 8680 | 8658.84 |  | 100 | 800 | 1.79 | 80.1955 | 5
v1-5-4 Растяжение_микропластик SU+C 2022 файл2_44.xls | 2_v1-5-4_2__44.xls | 688 | 35x248 | 8680 | 8658.84 |  | 100 | 800 | 1.79 | 80.1955 | 5
v1-5-5 Растяжение_микропластик SU+C 2022 файл2_45.xls | 2_v1-5-5_2__45.xls | 666 | 35x248 | 8680 | 8658.84 |  | 100 | 800 | 1.79 | 80.1955 | 5 | 5 мм-мин
v1-5-6 Растяжение_микропластик SU+C 2022 файл2_46.xls | 2_v1-5-6_2__46.xls | 617 | 35x248 | 8680 | 8658.84 |  | 100 | 800 | 1.79 | 80.1955 | 5
v1-5-7 Растяжение_микропластик SU+C 2022 файл2_47.xls | 2_v1-5-7_2__47.xls | 591 | 35x248 | 8680 | 8658.84 |  | 100 | 800 | 1.79 | 80.1955 | 5
v1-5-8 Растяжение_микропластик SU+C 2022 файл2_48.xls | 2_v1-5-8_2__48.xls | 695 | 35x248 | 8680 | 8658.84 |  | 100 | 800 | 1.79 | 80.1955 | 5 |  | 0,7
v1-5-8red Растяжение_микропластик SU+C 2022 файл2_49.xls | 2_v1-5-8red_2__49.xls | 591 | 35x248 | 8680 | 8658.84 |  | 100 | 800 | 1.79 | 80.1955 | 5 |  | 0,7
Серия 3 (98 экспериментов) |  | No. of lines |  | Комментарий, L, mm | Комментарий, m, mg | база,mm | Рабочая длина образца, mm |  | d0,mm | Wt, % |  |  | df["dL"] = | df["Stress"] =
1 Растяжение_микропластик SU+C 2022 файл3_4.xls | 1_3__4.xls | 2423 |  | 211 | 222.56 | - | 100 |  | 0.85 | 75.84472 |  | Скорость 1мм1 | 2 | 1.762269 | 0.5
1-2 Растяжение_микропластик SU+C 2022 файл3_7.xls | 1-2_3__7.xls | 843 |  | 215 | 222.39 | - | 100 |  | 0.88 | 77.34161 |  | Скорость 1мм2 | 2 | 1.644163 | 0.5 | 1
1-3 Растяжение_микропластик SU+C 2022 файл3_8.xls | 1-3_3__8.xls | 652 |  | 208 | 200.3 | - | 100 |  | 0.83 | 83.07539 |  | Скорость 1мм3 | 2 | 1.848221 | 0.5 | 2
2-0 Растяжение_микропластик SU+C 2022 файл3_1.xls | 2-0_3__1.xls | 912 |  | 211 | 222.58 | - | 100 |  | 0.85 | 75.8379 |  | Скорость 2мм | 0.12 | 1.762269
2-2 Растяжение_микропластик SU+C 2022 файл3_10.xls | 2-2_3__10.xls | 490 |  | 211 | 201.21 | - | 100 |  | 0.87 | 83.89245 |  | Скорость 2мм2 | 1.42857 | 1.682177 | 0.7
2-3 Растяжение_микропластик SU+C 2022 файл3_11.xls | 2-3_3__11.xls | 439 |  | 216 | 203.56 | - | 100 |  | 0.82 | 84.88898 |  | Скорость 2мм3 | 2 | 1.893575 | 0.5
2-4 Растяжение_микропластик SU+C 2022 файл3_27.xls | 2-4_3__27.xls | 852 |  | 249 | 246.88 | - | 100 |  | 0.87 | 80.68697 |  | Скорость 2 мм4 | 2 | 1.682177 | 0.5
2-5 Растяжение_микропластик SU+C 2022 файл3_28.xls | 2-5_3__28.xls | 994 |  | 248 | 242.15 | - | 100 |  | 0.86 | 81.93269 |  | Скорость 2 мм5 | 2 | 1.721525 | 0.5
2.1 Растяжение_микропластик SU+C 2022 файл3_32.xls | 2.1_3__32.xls | 699 |  | 220 | 218.19 | 70 | 100 |  | 0.88 | 80.66364 |  | 2.1 скорость 1мм | 1.42857 | 1.644163
2.4 Растяжение_микропластик SU+C 2022 файл3_33.xls | 2.4_3__33.xls | 695 |  | 219 | 221.3 | 70 | 100 |  | 0.87 | 79.16855 |  | 2.4 Скорость 1мм | 1.42857 | 1.682177
2.6 Растяжение_микропластик SU+C 2022 файл3_34.xls | 2.6_3__34.xls | 516 |  | 220 | 215.79 | 70 | 100 |  | 0.86 | 81.56078 |  | 2.6 Скорость 1 мм | 1.42857 | 1.721525
2.8 Растяжение_микропластик SU+C 2022 файл3_36.xls | 2.8_3__36.xls | 527 |  | 220 | 213.8 | 70 | 100 |  | 0.83 | 82.31993 |  | 2.8 Скорость 1мм | 1.42857 | 1.848221
2.10 Растяжение_микропластик SU+C 2022 файл3_37.xls | 2.10_3__37.xls | 503 |  | 220 | 215.21 | 70 | 100 |  | 0.9 | 81.78059 |  | 2.10 Скорость 1мм | 1.42857 | 1.571901
3,6 Растяжение_микропластик SU+C 2022 файл3_39.xls | 3.6_3__39.xls | 504 |  | 223 | 219.15 | 70 | 100 |  | 0.86 | 81.40543 | ? | 3.6 | 1.42857 | 1.721525
3,7 Растяжение_микропластик SU+C 2022 файл3_40.xls | 3.7_3__40.xls | 517 |  | 219 | 217.25 | 70 | 100 |  | 0.93 | 80.64442 | ? | 3.7 | 1.42857 | 1.472123
3,8 Растяжение_микропластик SU+C 2022 файл3_41.xls | 3.8_3__41.xls | 467 |  | 220 | 217.92 | 70 | 100 |  | 0.85 | 80.76358 | ? | 3.8 | 1.42857 | 1.762269
3,10 Растяжение_микропластик SU+C 2022 файл3_42.xls | 3.10_3__42.xls | 423 |  | 220 | 209.77 | 70 | 100 |  | 0.85 | 83.90142 | ? | 3.10 | 1.42857 | 1.762269
4,1 Растяжение_микропластик SU+C 2022 файл3_43.xls | 4.1_3__43.xls | 482 |  | 222 | 234.03 | 70 | 100 |  | 0.81 | 75.88771 | ? | 4.1 | 1.42857 | 1.940618
4,2 Растяжение_микропластик SU+C 2022 файл3_44.xls | 4.2_3__44.xls | 461 |  | 222 | 227.58 | 70 | 100 |  | 0.88 | 78.03849 | ? | 4.2 | 1.42857 | 1.644163
4,3 Растяжение_микропластик SU+C 2022 файл3_45.xls | 4.3_3__45.xls | 498 |  | 222 | 231.99 | 70 | 100 |  | 0.81 | 76.55502 | ? | 4.3 | 1.42857 | 1.940618
4,4 Растяжение_микропластик SU+C 2022 файл3_46.xls | 4.4_3__46.xls | 524 |  | 210 | 214.17 | 70 | 100 |  | 0.79 | 78.44236 | ? | 4.4 | 1.42857 | 2.040121
4,5 Растяжение_микропластик SU+C 2022 файл3_47.xls | 4.5_3__47.xls | 557 |  | 223 | 234.39 | 70 | 100 |  | 0.86 | 76.11246 | ? | 4.5 | 1.42857 | 1.721525
4,6 Растяжение_микропластик SU+C 2022 файл3_48.xls | 4.6_3__48.xls | 430 |  | 222 | 221.83 | 70 | 100 |  | 0.85 | 80.06131 | ? | 4.6 | 1.42857 | 1.762269
4,7 Растяжение_микропластик SU+C 2022 файл3_50.xls | 4.7_3__50.xls | 477 |  | 222 | 226.45 | 70 | 100 |  | 0.89 | 78.42791 | ? | 4.7 | 1.42857 | 1.607423
4,8 Растяжение_микропластик SU+C 2022 файл3_51.xls | 4.8_3__51.xls | 532 |  | 222 | 236.94 | 70 | 100 |  | 0.87 | 74.95568 | ? | 4.8 | 1.42857 | 1.682177
4,9 Растяжение_микропластик SU+C 2022 файл3_52.xls | 4.9_3__52.xls | 466 |  | 224 | 227.76 | 70 | 100 |  | 0.85 | 78.67931 | ? | 4.9 | 1.42857 | 1.762269
4,10 Растяжение_микропластик SU+C 2022 файл3_53.xls | 4.10_3__53.xls | 493 |  | 222 | 230.04 | 70 | 100 |  | 0.9 | 77.20396 | ? | 4.10 | 1.42857 | 1.571901
5-1 Растяжение_микропластик SU+C 2022 файл3_12.xls | 5-1_3__12.xls | 691 |  | 211 | 225.02 | 70 | 100 |  | 0.91 | 75.01555 |  | Скорость 5мм1 | 2 | 1.537543
5-2 Растяжение_микропластик SU+C 2022 файл3_13.xls | 5-2_3__13.xls | 588 |  | 211 | 198.71 | 70 | 100 |  | 0.72 | 84.94791 |  | Скорость 5мм2 | 2 | 2.456095
5-3 Растяжение_микропластик SU+C 2022 файл3_14.xls | 5-3_3__14.xls | 380 |  | 210 | 196.84 | 70 | 100 |  | 0.81 | 85.34851 |  | Скорость 5мм3 | 2 | 1.940618
5,1 Растяжение_микропластик SU+C 2022 файл3_55.xls | 5.1_3__55.xls | 230 |  | 215 | 225.03 | 70 | 100 |  | 0.94 | 76.43425 |  | 5.1 | 1.42857 | 1.440968
5,2 Растяжение_микропластик SU+C 2022 файл3_54.xls | 5.2_3__54.xls | 232 |  | 215 | 212.37 | 70 | 100 |  | 0.85 | 80.99072 |  | 5.2 | 1.42857 | 1.762269
5,3 Растяжение_микропластик SU+C 2022 файл3_57.xls | 5.3_3__57.xls | 244 |  | 222 | 233.91 | 70 | 100 |  | 0.93 | 75.92664 |  | 5.3 | 1.42857 | 1.472123
5,4 Растяжение_микропластик SU+C 2022 файл3_58.xls | 5.4_3__58.xls | 269 |  | 214 | 217.63 | 70 | 100 |  | 0.88 | 78.66563 |  | 5.4 | 1.42857 | 1.644163
5,5 Растяжение_микропластик SU+C 2022 файл3_59.xls | 5.5_3__59.xls | 262 |  | 206 | 217.37 | 70 | 100 |  | 0.92 | 75.81543 |  | 5.5 | 1.42857 | 1.5043
5,6 Растяжение_микропластик SU+C 2022 файл3_60.xls | 5.6_3__60.xls | 247 |  | 222 | 232.81 | 70 | 100 |  | 0.9 | 76.28538 |  | 5.6 | 1.42857 | 1.571901
5,7 Растяжение_микропластик SU+C 2022 файл3_61.xls | 5.7_3__61.xls | 294 |  | 222 | 232.34 | 70 | 100 |  | 0.95 | 76.4397 |  | 5.7 | 1.42857 | 1.410792
5,8 Растяжение_микропластик SU+C 2022 файл3_62.xls | 5.8_3__62.xls | 299 |  | 221 | 226.41 | 70 | 100 |  | 0.84 | 78.08842 |  | 5.8 | 1.42857 | 1.804478
5,9 Растяжение_микропластик SU+C 2022 файл3_63.xls | 5.9_3__63.xls | 225 |  | 218 | 223.43 | 70 | 100 |  | 0.93 | 78.05577 |  | 5.9 | 1.42857 | 1.472123
5,10 Растяжение_микропластик SU+C 2022 файл3_64.xls | 5.10_3__64.xls | 225 |  | 205 | 215.5 | 70 | 100 |  | 0.92 | 76.10209 |  | 5.10 | 1.42857 | 1.5043
6,1 Растяжение_микропластик SU+C 2022 файл3_65.xls | 6.1_3__65.xls | 435 |  | 210 | 211.36 | 70 | 100 |  | 0.86 | 79.48524 |  |  | 1.42857 | 1.721525
6,2 Растяжение_микропластик SU+C 2022 файл3_66.xls | 6.2_3__66.xls | 436 |  | 221 | 213.43 | 70 | 100 |  | 0.84 | 82.83746 |  |  | 1.42857 | 1.804478
6,3 Растяжение_микропластик SU+C 2022 файл3_67.xls | 6.3_3__67.xls | 389 |  | 220 | 212.06 | 70 | 100 |  | 0.8 | 82.99538 |  |  | 1.42857 | 1.989437
6,5 Растяжение_микропластик SU+C 2022 файл3_68.xls | 6.5_3__68.xls | 415 |  | 219 | 215.07 | 70 | 100 |  | 0.85 | 81.46185 |  |  | 1.42857 | 1.762269
6,7 Растяжение_микропластик SU+C 2022 файл3_69.xls | 6.7_3__69.xls | 593 |  | 219 | 226.12 | 70 | 100 |  | 0.93 | 77.48098 |  |  | 0.12 | 1.472123
6,10 Растяжение_микропластик SU+C 2022 файл3_70.xls | 6.10_3__70.xls | 469 |  | 219 | 222.11 | 70 | 100 |  | 0.87 | 78.87983 |  |  | 0.12 | 1.682177
7-1 Растяжение_микропластик SU+C 2022 файл3_24.xls | 7-1_3__24.xls | 347 |  | 248 | 248.47 |  | 100 |  | 0.82 | 79.84867 |  |  | 2 | 1.893575
7-2 Растяжение_микропластик SU+C 2022 файл3_25.xls | 7-2_3__25.xls | 371 |  | 248 | 252.84 |  | 100 |  | 0.89 | 78.4686 |  |  | 2 | 1.607423
7-3 Растяжение_микропластик SU+C 2022 файл3_26.xls | 7-3_3__26.xls | 312 |  | 248 | 252.89 |  | 100 |  | 0.86 | 78.45308 |  |  | 2 | 1.721525
7,4 Растяжение_микропластик SU+C 2022 файл3_71.xls | 7.4_3__71.xls | 347 |  | 219 | 222.3 | 70 | 100 |  | 0.87 | 78.81242 |  |  | 0.12 | 1.682177
7,5 Растяжение_микропластик SU+C 2022 файл3_72.xls | 7.5_3__72.xls | 332 |  | 216 | 229.87 | 70 | 100 |  | 0.85 | 75.17292 |  |  | 1.42857 | 1.762269
7,6 Растяжение_микропластик SU+C 2022 файл3_73.xls | 7.6_3__73.xls | 364 |  | 220 | 229.44 | 70 | 100 |  | 0.88 | 76.70851 |  |  | 1.42857 | 1.644163
7,7 Растяжение_микропластик SU+C 2022 файл3_74.xls | 7.7_3__74.xls | 328 |  | 220 | 213.91 | 70 | 100 |  | 0.84 | 82.27759 |  |  | 1.42857 | 1.804478
7,9 Растяжение_микропластик SU+C 2022 файл3_75.xls | 7.9_3__75.xls | 272 |  | 220 | 224.14 | 70 | 100 |  | 0.86 | 78.52235 |  |  | 1.42857 | 1.721525
7,10 Растяжение_микропластик SU+C 2022 файл3_76.xls | 7.10_3__76.xls | 325 |  | 220 | 222.48 | 70 | 100 |  | 0.94 | 79.10823 |  |  | 1.42857 | 1.440968
7,11 Растяжение_микропластик SU+C 2022 файл3_77.xls | 7.11_3__77.xls | 340 |  | 220 | 228.18 | 70 | 100 |  | 0.95 | 77.13209 |  |  | 1.42857 | 1.410792
8,1 Растяжение_микропластик SU+C 2022 файл3_78.xls | 8.1_3__78.xls | 278 |  | 220 | 210.44 | 70 | 100 |  | 0.86 | 83.63429 |  |  | 1.42857 | 1.721525
8,2 Растяжение_микропластик SU+C 2022 файл3_79.xls | 8.2_3__79.xls | 353 |  | 219 | 215.54 | 70 | 100 |  | 0.86 | 81.28422 |  |  | 1.42857 | 1.721525
8,3 Растяжение_микропластик SU+C 2022 файл3_80.xls | 8.3_3__80.xls | 334 |  | 201 | 197.98 | 70 | 100 |  | 0.86 | 81.22033 |  |  | 1.42857 | 1.721525
8,4 Растяжение_микропластик SU+C 2022 файл3_81.xls | 8.4_3__81.xls | 325 |  | 220 | 224.6 | 70 | 100 |  | 0.9 | 78.36153 |  |  | 1.42857 | 1.571901
8,5 Растяжение_микропластик SU+C 2022 файл3_82.xls | 8.5_3__82.xls | 315 |  | 221 | 219.17 | 70 | 100 |  | 0.87 | 80.66797 |  |  | 1.42857 | 1.682177
8,6 Растяжение_микропластик SU+C 2022 файл3_83.xls | 8.6_3__83.xls | 317 |  | 220 | 217.96 | 70 | 100 |  | 0.87 | 80.74876 |  |  | 1.42857 | 1.682177
8,7 Растяжение_микропластик SU+C 2022 файл3_84.xls | 8.7_3__84.xls | 273 |  | 219 | 214.22 | 70 | 100 |  | 0.85 | 81.78508 |  |  | 1.42857 | 1.762269
8,9 Растяжение_микропластик SU+C 2022 файл3_85.xls | 8.9_3__85.xls | 313 |  | 220 | 224.6 | 70 | 100 |  | 0.88 | 78.36153 |  |  | 1.42857 | 1.644163
8,10 Растяжение_микропластик SU+C 2022 файл3_86.xls | 8.10_3__86.xls | 306 |  | 219 | 208.96 | 70 | 100 |  | 0.85 | 83.8438 |  |  | 1.42857 | 1.762269
9,1 Растяжение_микропластик SU+C 2022 файл3_87.xls | 9.1_3__87.xls | 186 |  | 220 | 221.82 | 70 | 100 |  | 0.9 | 79.34361 |  |  | 1.42857 | 1.571901
9,2 Растяжение_микропластик SU+C 2022 файл3_88.xls | 9.2_3__88.xls | 211 |  | 220 | 211.11 | 70 | 100 |  | 0.85 | 83.36886 |  |  | 1.42857 | 1.762269
9,3 Растяжение_микропластик SU+C 2022 файл3_89.xls | 9.3_3__89.xls | 231 |  | 207 | 205.61 | 70 | 100 |  | 0.87 | 80.54083 |  |  | 1.42857 | 1.682177
9,4 Растяжение_микропластик SU+C 2022 файл3_90.xls | 9.4_3__90.xls | 203 |  | 215 | 200.6 | 70 | 100 |  | 0.75 | 85.74277 |  |  | 1.42857 | 2.263537
9,5 Растяжение_микропластик SU+C 2022 файл3_91.xls | 9.5_3__91.xls | 191 |  | 220 | 217.82 | 70 | 100 |  | 0.89 | 80.80066
9,6 Растяжение_микропластик SU+C 2022 файл3_92.xls | 9.6_3__92.xls | 216 |  | 202 | 213.34 | 70 | 100 |  | 0.92 | 75.74763 |  |  | 1.42857 | 1.5043
9,7 Растяжение_микропластик SU+C 2022 файл3_93.xls | 9.7_3__93.xls | 214 |  | 220 | 219.22 | 70 | 100 |  | 0.88 | 80.28465
9,8 Растяжение_микропластик SU+C 2022 файл3_94.xls | 9.8_3__94.xls | 238 |  | 220 | 223.93 | 70 | 100 |  | 0.86 | 78.59599
9,9 Растяжение_микропластик SU+C 2022 файл3_95.xls | 9.9_3__95.xls | 196 |  | 221 | 223.62 | 70 | 100 |  | 0.88 | 79.0627
9,10 Растяжение_микропластик SU+C 2022 файл3_96.xls | 9.10_3__96.xls | 206 |  | 220 | 221.12 | 70 | 100 |  | 0.82 | 79.59479
10-2 Растяжение_микропластик SU+C 2022 файл3_15.xls | 10-2_3__15.xls | 508 |  | 212 | 202.99 | 70 | 100 |  | 0.92 | 83.55091 |  |  | 2 | 1.5043
10,1 Растяжение_микропластик SU+C 2022 файл3_97.xls | 10.1_3__97.xls | 180 |  | 221 | 222.55 | 70 | 100 |  | 0.91 | 79.44282
10,2 Растяжение_микропластик SU+C 2022 файл3_98.xls | 10.2_3__98.xls | 182 |  | 222 | 224.18 | 70 | 100 |  | 0.89 | 79.22205
10,3 Растяжение_микропластик SU+C 2022 файл3_99.xls | 10.3_3__99.xls | 169 |  | 221 | 215.78 | 70 | 100 |  | 0.85 | 81.9353
10,4 Растяжение_микропластик SU+C 2022 файл3_100.xls | 10.4_3__100.xls | 187 |  | 200 | 203.05 | 70 | 100 |  | 0.84 | 78.79833
10,5 Растяжение_микропластик SU+C 2022 файл3_101.xls | 10.5_3__101.xls | 164 |  | 220 | 213.12 | 70 | 100 |  | 0.81 | 82.58258 |  |  | 1.42857 | 1.940618
10,6 Растяжение_микропластик SU+C 2022 файл3_102.xls | 10.6_3__102.xls | 179 |  | 202 | 201.87 | 70 | 100 |  | 0.82 | 80.05152
10,7 Растяжение_микропластик SU+C 2022 файл3_103.xls | 10.7_3__103.xls | 155 |  | 220 | 225.27 | 70 | 100 |  | 0.92 | 78.12847
10,8 Растяжение_микропластик SU+C 2022 файл3_104.xls | 10.8_3__104.xls | 181 |  | 220 | 230.01 | 70 | 100 |  | 0.94 | 76.51841
10,9 Растяжение_микропластик SU+C 2022 файл3_105.xls | 10.9_3__105.xls | 179 |  | 221 | 221.52 | 70 | 100 |  | 0.8 | 79.81221
10,10 Растяжение_микропластик SU+C 2022 файл3_106.xls | 10.10_3_106.xls | 159 |  | 220 | 215.82 | 70 | 100 |  | 0.84 | 81.54944
15-1 Растяжение_микропластик SU+C 2022 файл3_16.xls | 15-1_3__16.xls | 369 |  | 209 | 198.96 | - | 100 |  | 0.85 | 84.03699 |  |  | 2 | 1.762269
15-2 Растяжение_микропластик SU+C 2022 файл3_17.xls | 15-2_3__17.xls | 379 |  | 210 | 201.3 | - | 100 |  | 0.75 | 83.45753
15-3 Растяжение_микропластик SU+C 2022 файл3_18.xls | 15-3_3__18.xls | 537 |  | 216 | 236.14 | - | 100 |  | 0.84 | 73.17693 |  |  | 2 | 1.804478
20-1 Растяжение_микропластик SU+C 2022 файл3_19.xls | 20-1_3__19.xls | 363 |  | 216 | 241.66 | - | 100 |  | 0.88 | 71.50542
20-2 Растяжение_микропластик SU+C 2022 файл3_20.xls | 20-2_3__20.xls | 222 |  | 248 | 252.08 | - | 100 |  | 0.87 | 78.70517
20-3 Растяжение_микропластик SU+C 2022 файл3_21.xls | 20-3_3__21.xls | 257 |  | 248 | 243.73 | - | 100 |  | 0.84 | 81.40155
25-1 Растяжение_микропластик SU+C 2022 файл3_29.xls | 25-1_3__29.xls | 328 |  | 248 | 243.78 | - | 100 |  | 0.84 | 81.38486
25-2 Растяжение_микропластик SU+C 2022 файл3_30.xls | 25-2_3__30.xls | 287 |  | 248 | 251.26 | - | 100 |  | 0.87 | 78.96203
25-3 Растяжение_микропластик SU+C 2022 файл3_31.xls | 25-3_3__31.xls | 344 |  | 247 | 252.34 | - | 100 |  | 0.86 | 78.30705
30-2 Растяжение_микропластик SU+C 2022 файл3_22.xls | 30-2_3__22.xls | 188 |  | 249 | 247.62 | - | 100 |  | 0.85 | 80.44584
30-3 Растяжение_микропластик SU+C 2022 файл3_23.xls | 30-3_3__23.xls | 195 |  | 248 | 253.59 | - | 100 |  | 0.89 | 78.23652
Серия 4 (30 экспериментов) |  | No. of lines |  | Комментарий, mm | Комментарий, mg |  | Рабочая длина образца, mm | Плотность, tex | Плотность материала образца, g/cm^3 | Wt, %
1.5 Растяжение_микропластик SU+C 2022 файл4_2.xls |  | 1144 |  | 300 | 426.3 |  | 70 | 800 | 1.79 | 56.29838
1.6 Растяжение_микропластик SU+C 2022 файл4_3.xls |  | 974 |  | 300 | 433.1 |  | 70 | 800 | 1.79 | 55.41445
1.7 Растяжение_микропластик SU+C 2022 файл4_4.xls |  | 1279 |  | 300 | 421.7 |  | 70 | 800 | 1.79 | 56.9125
1.8 Растяжение_микропластик SU+C 2022 файл4_5.xls |  | 960 |  | 300 | 433.6 |  | 70 | 800 | 1.79 | 55.35055
1.9 Растяжение_микропластик SU+C 2022 файл4_6.xls |  | 960 |  | 300 | 391.7 |  | 70 | 800 | 1.79 | 61.27138
2.2 Растяжение_микропластик SU+C 2022 файл4_7.xls |  | 1083 |  | 300 | 432.9 |  | 70 | 800 | 1.79 | 55.44006
2.4 Растяжение_микропластик SU+C 2022 файл4_8.xls |  | 921 |  | 300 | 394.3 |  | 70 | 800 | 1.79 | 60.86736
2.11 Растяжение_микропластик SU+C 2022 файл4_10.xls |  | 1245 |  | 300 | 510.9 |  | 70 | 800 | 1.79 | 46.97592
2.12 Растяжение_микропластик SU+C 2022 файл4_11.xls |  | 1118 |  | 300 | 443.9 |  | 70 | 800 | 1.79 | 54.06623
2.16 Растяжение_микропластик SU+C 2022 файл4_12.xls |  | 1339 |  | 300 | 490.4 |  | 70 | 800 | 1.79 | 48.93964
3.4 Растяжение_микропластик SU+C 2022 файл4_13.xls |  | 1031 |  | 300 | 402.5 |  | 70 | 800 | 1.79 | 59.62733
3.5 Растяжение_микропластик SU+C 2022 файл4_14.xls |  | 1133 |  | 300 | 441.8 |  | 70 | 800 | 1.79 | 54.32322
3.9 Растяжение_микропластик SU+C 2022 файл4_15.xls |  | 1137 |  | 300 | 423.7 |  | 70 | 800 | 1.79 | 56.64385
3.16 Растяжение_микропластик SU+C 2022 файл4_16.xls |  | 1579 |  | 300 | 416.9 |  | 70 | 800 | 1.79 | 57.56776
4.1 Растяжение_микропластик SU+C 2022 файл4_18.xls |  | 999 |  | 300 | 368.1 |  | 100 | 800 | 1.79 | 65.19967
4.4 Растяжение_микропластик SU+C 2022 файл4_19.xls |  | 991 |  | 300 | 415 |  | 100 | 800 | 1.79 | 57.83133
4.6 Растяжение_микропластик SU+C 2022 файл4_20.xls |  | 1182 |  | 300 | 408.6 |  | 100 | 800 | 1.79 | 58.73715
4.7 Растяжение_микропластик SU+C 2022 файл4_22.xls |  | 1003 |  | 300 | 408.5 |  | 100 | 800 | 1.79 | 58.75153
4.11 Растяжение_микропластик SU+C 2022 файл4_23.xls |  | 1311 |  | 300 | 429.8 |  | 100 | 800 | 1.79 | 55.83993
5.4 Растяжение_микропластик SU+C 2022 файл4_24.xls |  | 681 |  | 300 | 421.4 |  | 100 | 800 | 1.79 | 56.95301
5.5 Растяжение_микропластик SU+C 2022 файл4_25.xls |  | 894 |  | 300 | 398 |  | 100 | 800 | 1.79 | 60.30151
6.2 Растяжение_микропластик SU+C 2022 файл4_26.xls |  | 887 |  | 300 | 378.4 |  | 100 | 800 | 1.79 | 63.42495
7.2 Растяжение_микропластик SU+C 2022 файл4_27.xls |  | 872 |  | 300 | 405 |  | 100 | 800 | 1.79 | 59.25926
7.3 Растяжение_микропластик SU+C 2022 файл4_28.xls |  | 950 |  | 300 | 370.4 |  | 100 | 800 | 1.79 | 64.79482
7.11 Растяжение_микропластик SU+C 2022 файл4_29.xls |  | 858 |  | 300 | 412.5 |  | 100 | 800 | 1.79 | 58.18182
8.3 Растяжение_микропластик SU+C 2022 файл4_30.xls |  | 725 |  | 300 | 393 |  | 100 | 800 | 1.79 | 61.0687
8.8 Растяжение_микропластик SU+C 2022 файл4_31.xls |  | 971 |  | 300 | 406.9 |  | 100 | 800 | 1.79 | 58.98255
10.2 Растяжение_микропластик SU+C 2022 файл4_32.xls |  | 1446 |  | 300 | 371.7 |  | 100 | 800 | 1.79 | 64.5682
10.9 Растяжение_микропластик SU+C 2022 файл4_33.xls |  | 1799 |  | 300 | 390.9 |  | 100 | 800 | 1.79 | 61.39678
10.16 Растяжение_микропластик SU+C 2022 файл4_34.xls
Серия 6 (6 экспериментов) |  |  |  | Комментарий, mm | Комментарий, mg |  | Рабочая длина образца, mm | Плотность, tex | Плотность материала образца, g/cm^3 | C_wt, % |  |  | df["dL"] = | df["Stress"] =
3,2 Растяжение_микропластик SU+C 2022 файл6_1.xls | 3.2_6__1.xls | 597 |  | 300 | 305.3 |  | 100 | 800 | 1.8 | 78.6112 |  |  | 1.42857 | 2.25
3,3 Растяжение_микропластик SU+C 2022 файл6_2.xls | 3.3_6__2.xls | 564 |  | 300 | 289.3 |  | 100 | 800 | 1.8 | 82.95887 |  |  | 1.42857 | 2.25
3,5 Растяжение_микропластик SU+C 2022 файл6_3.xls | 3.5_6__3.xls | 673 |  | 300 | 287.1 |  | 100 | 800 | 1.8 | 83.59457 |  |  | 1.42857 | 2.25
4.3 Растяжение_микропластик SU+C 2022 файл6_6.xls | 4.3_6__6.xls | 492 |  | 300 | 285.1 |  | 100 | 800 | 1.8 | 84.18099 |  |  | 1.42857 | 2.25
4.5 Растяжение_микропластик SU+C 2022 файл6_7.xls | 4.5_6__7.xls | 442 |  | 300 | 283.4 |  | 100 | 800 | 1.8 | 84.68596 |  |  | 1.42857 | 2.25
4.13 Растяжение_микропластик SU+C 2022 файл6_8.xls | 4.13_6__8.xls | 475 |  | 300 | 294 |  | 100 | 800 | 1.8 | 81.63265 |  |  | 1.42857 | 2.25